## Sheet1
| 本发明的构思是：在石油、化工行业的大型复杂结构设备管束内外壁经过喷砂，去掉氧化皮后，借助泵、阀、管路，溶液槽按着工艺流程联接操作使管束内外壁首先形成磷化层，然后根据不同的介质要求，不同的温度要求，选用不同的物理、化学性质的特性涂料（例DVA或T-12等）涂装 | 这种防腐工艺技术的机理是所形成的磷化层与基体钢材是化学结合，磷化层对涂层有很强的吸附作用，因此涂料与基体钢材具有很牢固的结合力 | 应用本发明的防腐技术产生的积极效果：1）对海水（含淡水）、石油（含汽油、柴油）、水蒸汽、无机盐、有机酸等各种高温低温介质均能防腐，耐高温介质可达600℃ | 2）延长石油、化工行业冷却设备使用寿命十倍以上 | 3）避免了因设备腐蚀造成漏油，漏气降低产品质量和停工停产所造成的损失 | 4）避免了因设备腐蚀可能引起的爆炸，火灾等恶性事故发生 | 5）锅炉管束经防腐处理后管壁不锈蚀，不结垢，用水可以不做软化处理 | 6）防腐处理工期短，成本低 | 实施例：将冷却器管内壁按常规技术进行除锈，喷砂处理后，将辅助设备泵、阀、管路、溶液槽按着工艺流程示意图相联接，防腐工艺步骤如下：（1）酸洗：泵出口与管程入口G<base:Sub>1</base:Sub> | 管程出口G<base:Sub>2</base:Sub>与盐酸槽A的引出管a用胶管JG联接 | 开阀1，阀2、启泵循环30分钟（A中工业盐酸与水比例是1∶3，温度15-20℃）关阀2开阀5，待A中液面恢复到原液位时，移开a处胶管，放进下水道继续水洗，至到用pH试纸检查流出液近中性时止 | （2）中和：关阀5开阀3，给出槽B内的碱液300升（以磷酸钠50克/升，氢氧化钠35克/升，十二烷基磺酸钠1-3克/升比例制成，温度为25-35℃），关阀3开阀5，待流出液呈中性时止 | （3）磷化：关阀5开阀6和阀7，用pH试纸检查出现酸性，即磷化液流出后移胶管与槽E引出管e相接，建立磷化循环1小时30分钟 | （槽E内的磷化液是以硝酸锌120克/升，马日夫盐100克/升，氟化钠8克/升，氧化锌6克/升的比例配制），关阀6和阀7，开阀5待E中液面恢复到原液位时，移开e处胶管放进下水道，水洗至到用pH试纸检查流出液呈中性时止 | 拨下冷却器出口G<base:Sub>2</base:Sub>，入口G<base:Sub>1</base:Sub>的胶管，放掉管程中冷水 | （4）拆开冷却器两端封头F<base:Sub>1</base:Sub>，F<base:Sub>2</base:Sub>，用清水冲洗管内壁，再用压缩空气吹 | （5）烘干：用胶管把冷却器壳程出口K<base:Sub>1</base:Sub>和蒸汽管路相接 | （6）涂装：装上冷却器 两端封头F<base:Sub>1</base:Sub>，F<base:Sub>2</base:Sub>，封严冷却器管程入口G<base:Sub>1</base:Sub>，由管程出口G<base:Sub>2</base:Sub>灌入涂料（按DVA85%，铝粉15%制成，粘度用《B-4粘度计》测得18-20秒），涂料量为管程容积的三分之二 | 转动冷却器30分钟，再将冷却器封头F<base:Sub>1</base:Sub>，F<base:Sub>2</base:Sub>拆开倒出全部涂料，最后由壳程出口K<base:Sub>1</base:Sub>入口K<base:Sub>2</base:Sub>同时供应不超过80℃的蒸汽，连续烘干处理完毕 | 管外壁防腐处理与内壁处理的区别在于：（1）将流程示意图中的泵出口与壳程入口K<base:Sub>2</base:Sub>相联接，壳程出口K<base:Sub>1</base:Sub>分别与所需的溶液槽相联接 | （2）先用化学除油：碱洗45分钟，碱液温度70-90℃ | （3）碱洗后热水洗：开阀4水洗30分钟以上，针后冷水洗，冷水由壳程入口流进，出口流出至下水道，然后全部放掉壳程中的水 | （4）烘干：由冷却器管程出口进蒸汽进行 | 其工艺过程，原理，步骤，配方均与内壁方式相同
1、一种对冷却器、换热器设备钢管束的内外壁进行防腐的方法，即为使冷却器、换热器钢管束内外壁表面先形成磷化层，然后再进行涂料涂装，其特征在于完成这一过程是采用(a)把冷却器、换热器金属钢管束、泵、阀组、溶液槽通过胶管和铁管按工艺流程联接形成闭路循环体系 | 0.6347127 | 0.4688374 | 0.5389724 | 0.534366 | 0.5590141 | 0.5000275 | 0.4644034 | 0.4978285 | 0.5666854 | 0.5439468 | 0.583955 | 0.5775391 | 0.521122 | 0.5788932 | 0.4807347 | 0.4566272 | 0.5379151 | 0.5411015 | 0.5462389 | 0.5008803 | 0.5548443 | 0.6322921 | 0.5120227 | 0.478169
(b)整个工艺流程中用于处理冷却器、换热器金属钢管束内、外壁表面的各种处理液(碱液、酸液、磷化液)处于连续而不简断地循环流动状态 | 0.5584026 | 0.4709666 | 0.4875958 | 0.4188815 | 0.4692103 | 0.4878639 | 0.5347668 | 0.5864 | 0.5901555 | 0.511855 | 0.4852332 | 0.5370406 | 0.3927751 | 0.5812715 | 0.4864787 | 0.5109548 | 0.4845235 | 0.5350409 | 0.53189 | 0.5280082 | 0.5121517 | 0.506615 | 0.5160408 | 0.5505266
2、权利要求1中对冷却器、换热器钢管束内壁表面先形成磷化层再进行涂装的工艺流程步骤包括：（1）喷吵 | 0.5232402 | 0.5142344 | 0.4835552 | 0.4852159 | 0.4578557 | 0.5227531 | 0.5548996 | 0.5196874 | 0.4750784 | 0.5545884 | 0.5856442 | 0.5720486 | 0.3949634 | 0.5776257 | 0.4570203 | 0.4874662 | 0.4897584 | 0.534819 | 0.4637038 | 0.5032035 | 0.5244382 | 0.4601623 | 0.5063283 | 0.5409903
（2）酸洗 | 0.4359572 | 0.4893191 | 0.5446554 | 0.5349326 | 0.4634072 | 0.590103 | 0.5562254 | 0.5256348 | 0.45108 | 0.4802308 | 0.4427455 | 0.492947 | 0.4581808 | 0.4473648 | 0.4843688 | 0.4929423 | 0.5969836 | 0.4558429 | 0.4653296 | 0.5656188 | 0.5347069 | 0.4799182 | 0.5093961 | 0.4799979
（3）中和 | 0.5423789 | 0.4666109 | 0.4527299 | 0.5433597 | 0.5259402 | 0.4897738 | 0.5075177 | 0.547968 | 0.5203216 | 0.5988876 | 0.4306869 | 0.5271239 | 0.4539677 | 0.5190997 | 0.4274466 | 0.5375891 | 0.5470683 | 0.4952484 | 0.6011805 | 0.4444422 | 0.5328101 | 0.4634321 | 0.4547418 | 0.4807598
（4）磷化 | 0.5514595 | 0.4245773 | 0.4629726 | 0.5501261 | 0.5127398 | 0.5081116 | 0.5113412 | 0.5373272 | 0.4807587 | 0.5968372 | 0.4238063 | 0.5049045 | 0.4015274 | 0.4593488 | 0.4126784 | 0.5514661 | 0.6363794 | 0.5133628 | 0.5559422 | 0.5284069 | 0.5226215 | 0.4338789 | 0.4871081 | 0.5674977
（5）烘干 | 0.5837077 | 0.4597951 | 0.409675 | 0.5265753 | 0.4473805 | 0.497645 | 0.5033672 | 0.4928221 | 0.4834646 | 0.588305 | 0.4970375 | 0.4649857 | 0.3990544 | 0.481139 | 0.4702241 | 0.5579621 | 0.6222408 | 0.4882143 | 0.5380855 | 0.512851 | 0.5455797 | 0.4671474 | 0.5086016 | 0.5641688
（6）涂料涂装 | 0.5477682 | 0.4800799 | 0.4575219 | 0.546677 | 0.4841866 | 0.4576321 | 0.4881513 | 0.4873426 | 0.4989797 | 0.5445845 | 0.6289181 | 0.4990685 | 0.4095462 | 0.4473718 | 0.466314 | 0.5171594 | 0.5688685 | 0.4538275 | 0.4873227 | 0.5464849 | 0.4934002 | 0.4338493 | 0.5015062 | 0.5706579
3、权利要求1中对冷却器、换热器钢管束外壁表面先形成磷化层，再进行涂装工艺流程步骤是采用化学除油代替喷砂这一步骤，其余与权利要求（2）所述的步骤相同 | 0.560925 | 0.4892531 | 0.4821266 | 0.4994619 | 0.4832359 | 0.4626104 | 0.4630184 | 0.4193826 | 0.5342963 | 0.515114 | 0.5943614 | 0.5905991 | 0.5467107 | 0.4594862 | 0.552119 | 0.5483269 | 0.5415567 | 0.5192439 | 0.5039766 | 0.5889904 | 0.3232949 | 0.4875446 | 0.5211571 | 0.519465
4、权利要求（2）或（3）中所述的涂料涂装步骤中，涂料用量为管程容积或壳程容积的三分之二 | 0.5346789 | 0.4232224 | 0.51744 | 0.4994593 | 0.5124203 | 0.5612633 | 0.538971 | 0.5107308 | 0.5200129 | 0.4214035 | 0.5622798 | 0.5747644 | 0.4874032 | 0.505523 | 0.4915718 | 0.4190653 | 0.5529824 | 0.4395946 | 0.4116409 | 0.4995281 | 0.5007033 | 0.5229045 | 0.3990239 | 0.5678531